## Stückliste
Stückliste Bill of Materials
Bezeichnung / Name: | [6 empty] | 2019-10-18
1.00
Nummer Number | Bezeichnung Description | Wert Value | Gehäuse Case | Hersteller Manufacturer | Herstellerbezeichnung Manufacturer's designation | Lieferant Distributor | Bestellnummer Order number | Anzahl Quantity
Legende / Legend:
Nicht bestückt | Not assembled

## Spezifikationen
Technische Spezifikationen Technical Specifications
Bezeichnung / Name: |  | 2019-10-18
1.00
Bezeichnung Description | Spezifikation Specification
Abmaße Dimensions
Standard Standard | IPC-A-610 E Class 2 oder höher IPC-A-610 E Class 2 or higher
Basismaterial Base material | 1,5 mm FR4, 35 µmCu
Stopplack Soldermask | Beidseitig Grün Both sides green
Bestückungsdruck Silkscreen | Keiner None
Oberfläche Surface | Chemisch Nickel-Gold Chemical nickel-gold
Isolierlack Insulation varnish | Nein No
Min. Bohrdurchmesser Min. drill-end diameter | 0,2 mm
Min. Leiterbahnbreite Min track size | 0,1 mm
Min. Leiterbahnabstand Min track distance | 0,2 mm
Kantenmetallisierung Sideplating | Nein No
Freistellung Vias Clearance vias | Bohrlochdurchmesser + max. 0,15 mm gemäß ZVEI Drill hole + max. 0,15 mm regarding ZVEI
Kontur Contour | Gefräst oder geritzt gemäß DIN ISO 2768 mittel Milled or scored according DIN ISO 2768 medium

## Bestückung
Bestückung Placement
Bezeichnung / Name: |  |  |  | 2019-10-18
1.00
Nummer Number | Position X Position X | Position Y Position Y | Seite Side | Rotation Rotation